## GRAN
ANÁLISE GRANULOMÉTRICA POR PENEIRAMENTO
CIDADE: | PALMAS DE MONTE ALTO |  |  |  |  | DATA:
TRECHO | [5 empty] | FURO: | ST 36
ANÁLISE GRANULOMÉTRICA
UMIDADE HIGROSCÓPICA |  |  | AMOSTRA TOTAL |  |  | RESUMO DA GRANULOMETRIA
CÁPSULA ESOLO ÚMIDO (g) |  | 96.483 | AMOSTRA TOTAL ÚMIDA (g) |  | 1400 | PEDREGULHO: ACIMA DE 2,0 mm(%) | 6.79
CÁPSULA E SOLO SECO (g) |  | 88.895 | PEDREGULHO (g) |  | 22.45 | AREIA GROSSA: 2,0 -0,42 mm (%) | 22.72062
CÁPSULA Nº | 521 | 19.625 | PASSANDO NA Nº 10 ÚMIDA (g) |  | 1377.55 | AREIA FINA: 0,42-0,05 mm (%) | 21.05106
PESO DA UMIDADE (g) |  | 7.588 | PESO DA UMIDADE (g) |  | 136.0021 | ARGILA : AB. DE 0,001 mm (%) | 49.43831
PESO DO SOLO SECO (g) |  | 69.27 | PASSANDO NA Nº 10 SECA (g) |  | 1241.548 | TOTAL (%) | 100
UMIDADE HIGROSCÓPICA (%) |  | 10.95424 | AMOSTRA TOTAL SECA (g) |  | 1263.998
FATOR DE CORREÇÃO 100/100+H |  | 0.9012725
PENEIRAMENTO DA AMOSTRA TOTAL
PENEIRA | PESO (g) | PENEIRA (mm) | MATERIAL RETIDO |  | % QUE PASSA DA AMOSTRA TOTAL
|  |  | % DA AMOSTRA TOTAL | % ACUMULADA
2'' | 0 | 50.8 | 0 | 0 | 100
1 1/2" | 0 | 38.1 | 0 | 0 | 100
1" | 0 | 25.4 | 0 | 0 | 100
3/4" | 0 | 19.1 | 0 | 0 | 100
3/8" | 0 | 9.5 | 0 | 0 | 100
Nº 4 | 10.22 | 4.8 | 2.23 | 2.23 | 97.77
Nº10 | 12.23 | 2 | 4.56 | 6.79 | 93.21
N,16 | 25.26 | 1.2 | 8.56 | 15.35 | 84.65
N,30 | 88.96 | 0.6 | 7.037986 | 22.38799 | 77.61201
N,40 | 90.03 | 0.42 | 7.122638 | 29.51062 | 70.48938
N,50 | 89.32 | 0.3 | 7.066467 | 36.57709 | 63.42291
N,100 | 99.415 | 0.15 | 7.865124 | 44.44222 | 55.55778
N,200 | 77.35 | 0.074 | 6.119472 | 50.56169 | 49.43831

## LIMITES
ENSAIOS FÍSICOS
CIDADE: | PALMAS DE MONTE ALTO |  |  |  |  | DATA:
TRECHO | [5 empty] | FURO: | ST 36
LIMITE DE LIQUIDEZ
CÁPSULA Nº: | CÁPSULA E SOLO ÚMIDO (g) | CÁPSULA E SOLO SECO (g) | CÁPSULA (g) | ÁGUA (g) | SOLO SECO (g) | Nº GOLPES | % DE ÁGUA
661 | 11.267 | 10.395 | 7.51 | 0.872 | 2.885 | 47 | 30.2253
280 | 12.196 | 11.298 | 8.597 | 0.898 | 2.701 | 39 | 33.24695
73 | 11.108 | 10.126 | 7.351 | 0.982 | 2.775 | 31 | 35.38739
53 | 12.368 | 11.229 | 8.134 | 1.139 | 3.095 | 23 | 36.80129
56 | 16.303 | 14.598 | 10.303 | 1.705 | 4.295 | 16 | 39.69732
LIMITE DE PLASTICIDADE
CÁPSULA Nº | CÁPSULA E SOLO ÚMIDO (g) | CÁPSULA E SOLO SECO (g) | CÁPSULA (g) | ÁGUA (g) | SOLO SECO (g) | % DE ÁGUA | LIMITE DE PLASTICIDADE
454 | 10.401 | 9.922 | 8.103 | 0.479 | 1.819 | 26.33315
354 | 10.013 | 9.467 | 7.329 | 0.546 | 2.138 | 25.53789
261 | 10.402 | 9.817 | 7.564 | 0.585 | 2.253 | 25.96538 | 25.88647
201 | 10.706 | 10.099 | 7.738 | 0.607 | 2.361 | 25.70945
[5 empty] | LIMITE DE LIQUIDEZ: |  | 36.32073
[5 empty] | LIMITE DE PLASTICIDADE: |  | 25.88647
[5 empty] | ÍNDICE DE PLASTICIDADE: |  | 10.43427