## GRAN
ANÁLISE GRANULOMÉTRICA POR PENEIRAMENTO
CIDADE | PALMAS DE MONTE ALTO |  |  |  |  | DATA:
TRECHO | [5 empty] | FURO: | ST 18
ANÁLISE GRANULOMÉTRICA
UMIDADE HIGROSCÓPICA |  |  | AMOSTRA TOTAL |  |  | RESUMO DA GRANULOMETRIA
CÁPSULA ESOLO ÚMIDO (g) |  | 89.325 | AMOSTRA TOTAL ÚMIDA (g) |  | 1000 | PEDREGULHO:ACIMA DE 2,0 mm(%) | 37.08414
CÁPSULA E SOLO SECO (g) |  | 88.025 | PEDREGULHO (g) |  | 366.72 | AREIA GROSSA: 2,0 -0,42 mm (%) | 13.93082
CÁPSULA Nº | 182 | 15.248 | PASSANDO NA Nº 10 ÚMIDA (g) |  | 633.28 | AREIA FINA: 0,42-0,05 mm (%) | 10.27014
PESO DA UMIDADE (g) |  | 1.3 | PESO DA UMIDADE (g) |  | 11.11363 | ARGILA : AB. DE 0,001 mm (%) | 38.7149
PESO DO SOLO SECO (g) |  | 72.777 | PASSANDO NA Nº 10 SECA (g) |  | 622.1664 | TOTAL (%) | 100
UMIDADE HIGROSCÓPICA (%) |  | 1.786279 | AMOSTRA TOTAL SECA (g) |  | 988.8864
FATOR DE CORREÇÃO 100/100+H |  | 0.9824507
PENEIRAMENTO DA AMOSTRA TOTAL
PENEIRA | PESO (g) | PENEIRA (mm) | MATERIAL RETIDO |  | % QUE PASSA DA AMOSTRA TOTAL
|  |  | % DA AMOSTRA TOTAL | % ACUMULADA
2'' |  | 50.8 | 0 | 0 | 100
1 1/2" |  | 38.1 | 0 | 0 | 100
1" |  | 25.4 | 0 | 0 | 100
3/4" | 25.69 | 19.1 | 2.597872 | 2.597872 | 97.40213
3/8" | 89.62 | 9.5 | 9.06272 | 11.66059 | 88.33941
Nº 4 | 152.04 | 4.8 | 15.37487 | 27.03546 | 72.96454
Nº10 | 99.37 | 2 | 10.04868 | 37.08414 | 62.91586
N,16 | 35.61 | 1.2 | 3.60102 | 40.68516 | 59.31484
N,30 | 45.21 | 0.6 | 4.571809 | 45.25697 | 54.74303
N,40 | 56.94 | 0.42 | 5.757992 | 51.01496 | 48.98504
N,50 | 48.77 | 0.3 | 4.93181 | 55.94677 | 44.05323
N,100 | 33.16 | 0.15 | 3.353267 | 59.30004 | 40.69996
N,200 | 19.63 | 0.074 | 1.985061 | 61.2851 | 38.7149

## LIMITES
ENSAIOS FÍSICOS
CIDADE | PALMAS DE MONTE ALTO |  |  |  |  | DATA:
TRECHO | [5 empty] | FURO: | ST 18
LIMITE DE LIQUIDEZ
CÁPSULA Nº: | CÁPSULA E SOLO ÚMIDO (g) | CÁPSULA E SOLO SECO (g) | CÁPSULA (g) | ÁGUA (g) | SOLO SECO (g) | Nº GOLPES | % DE ÁGUA
803 | 13.954 | 12.352 | 7.57 | 1.602 | 4.782 | 45 | 33.50063
901 | 15.198 | 13.098 | 7.22 | 2.1 | 5.878 | 36 | 35.72644
917 | 16.002 | 13.542 | 7.01 | 2.46 | 6.532 | 28 | 37.66075
805 | 15.237 | 12.841 | 7.11 | 2.396 | 5.731 | 21 | 41.80771
707 | 14.308 | 12.085 | 7.05 | 2.223 | 5.035 | 13 | 44.15094
LIMITE DE PLASTICIDADE
CÁPSULA Nº | CÁPSULA E SOLO ÚMIDO (g) | CÁPSULA E SOLO SECO (g) | CÁPSULA (g) | ÁGUA (g) | SOLO SECO (g) | % DE ÁGUA | LIMITE DE PLASTICIDADE
618 | 11.844 | 11.065 | 7.97 | 0.779 | 3.095 | 25.16963
918 | 11.296 | 10.547 | 7.63 | 0.749 | 2.917 | 25.67707
885 | 11.186 | 10.568 | 8.06 | 0.618 | 2.508 | 24.64115 | 25.04829
786 | 10.732 | 9.874 | 6.38 | 0.858 | 3.494 | 24.55638
725 | 11.169 | 10.658 | 8.63 | 0.511 | 2.028 | 25.19724
[5 empty] | LIMITE DE LIQUIDEZ: |  | 38.99183
[5 empty] | LIMITE DE PLASTICIDADE: |  | 25.04829
[5 empty] | ÍNDICE DE PLASTICIDADE: |  | 13.94354