## GRAN
ANÁLISE GRANULOMÉTRICA POR PENEIRAMENTO
CIDADE: | PALMAS DE MONTE ALTO |  |  |  |  | DATA:
TRECHO | [5 empty] | FURO: | ST 93
ANÁLISE GRANULOMÉTRICA
UMIDADE HIGROSCÓPICA |  |  | AMOSTRA TOTAL |  |  | RESUMO DA GRANULOMETRIA
CÁPSULA ESOLO ÚMIDO (g) |  | 95.235 | AMOSTRA TOTAL ÚMIDA (g) |  | 1000 | PEDREGULHO:ACIMA DE 2,0 mm(%) | 3.791791
CÁPSULA E SOLO SECO (g) |  | 93.155 | PEDREGULHO (g) |  | 36.98 | AREIA GROSSA: 2,0 -0,42 mm (%) | 20.70925
CÁPSULA Nº | 95 | 14.254 | PASSANDO NA Nº 10 ÚMIDA (g) |  | 963.02 | AREIA FINA: 0,42-0,05 mm (%) | 28.33692
PESO DA UMIDADE (g) |  | 2.08 | PESO DA UMIDADE (g) |  | 24.7352 | ARGILA : AB. DE 0,001 mm (%) | 47.16204
PESO DO SOLO SECO (g) |  | 78.901 | PASSANDO NA Nº 10 SECA (g) |  | 938.2848 | TOTAL (%) | 100
UMIDADE HIGROSCÓPICA (%) |  | 2.636215 | AMOSTRA TOTAL SECA (g) |  | 975.2648
FATOR DE CORREÇÃO 100/100+H |  | 0.974315
PENEIRAMENTO DA AMOSTRA TOTAL
PENEIRA | PESO (g) | PENEIRA (mm) | MATERIAL RETIDO |  | % QUE PASSA DA AMOSTRA TOTAL
|  |  | % DA AMOSTRA TOTAL | % ACUMULADA
2'' |  | 50.8 | 0 | 0 | 100
1 1/2" |  | 38.1 | 0 | 0 | 100
1" |  | 25.4 | 0 | 0 | 100
3/4" |  | 19.1 | 0 | 0 | 100
3/8" |  | 9.5 | 0 | 0 | 100
Nº 4 | 15.63 | 4.8 | 1.602642 | 1.602642 | 98.39736
Nº10 | 21.35 | 2 | 2.189149 | 3.791791 | 96.20821
N,16 | 30.65 | 1.2 | 3.142736 | 6.934527 | 93.06547
N,30 | 81.64 | 0.6 | 8.37106 | 15.30559 | 84.69441
N,40 | 89.68 | 0.42 | 9.195451 | 24.50104 | 75.49896
N,50 | 115.69 | 0.3 | 11.86242 | 36.36346 | 63.63654
N,100 | 102.55 | 0.15 | 10.51509 | 46.87855 | 53.12145
N,200 | 58.12 | 0.074 | 5.959407 | 52.83796 | 47.16204

## LIMITES
ENSAIOS FÍSICOS
CIDADE: | PALMAS DE MONTE ALTO |  |  |  |  | DATA:
TRECHO | [5 empty] | FURO: | ST 93
LIMITE DE LIQUIDEZ
CÁPSULA Nº: | CÁPSULA E SOLO ÚMIDO (g) | CÁPSULA E SOLO SECO (g) | CÁPSULA (g) | ÁGUA (g) | SOLO SECO (g) | Nº GOLPES | % DE ÁGUA
205 | 13.701 | 12.055 | 6.85 | 1.646 | 5.205 | 47 | 31.62344
301 | 15.003 | 13.224 | 7.89 | 1.779 | 5.334 | 39 | 33.35208
323 | 13.724 | 12.099 | 7.48 | 1.625 | 4.619 | 29 | 35.18078
125 | 15.364 | 13.259 | 7.66 | 2.105 | 5.599 | 20 | 37.596
400 | 14.426 | 12.524 | 7.85 | 1.902 | 4.674 | 11 | 40.6932
LIMITE DE PLASTICIDADE
CÁPSULA Nº | CÁPSULA E SOLO ÚMIDO (g) | CÁPSULA E SOLO SECO (g) | CÁPSULA (g) | ÁGUA (g) | SOLO SECO (g) | % DE ÁGUA | LIMITE DE PLASTICIDADE
355 | 11.701 | 10.824 | 6.87 | 0.877 | 3.954 | 22.18007
263 | 12.096 | 11.255 | 7.45 | 0.841 | 3.805 | 22.1025
285 | 11.296 | 10.862 | 8.88 | 0.434 | 1.982 | 21.89707 | 22.01291
458 | 10.668 | 9.981 | 6.84 | 0.687 | 3.141 | 21.87202
411 | 11.638 | 11.063 | 8.54 | 0.575 | 2.523 | 22.79033
[5 empty] | LIMITE DE LIQUIDEZ: |  | 35.91102
[5 empty] | LIMITE DE PLASTICIDADE: |  | 22.01291
[5 empty] | ÍNDICE DE PLASTICIDADE: |  | 13.8981