## GRAN
ANÁLISE GRANULOMÉTRICA POR PENEIRAMENTO
CIDADE: | PALMAS DE MONTE ALTO - BAHIA |  |  |  |  | DATA:
TRECHO | [5 empty] | FURO: | ST 23
ANÁLISE GRANULOMÉTRICA
UMIDADE HIGROSCÓPICA |  |  | AMOSTRA TOTAL |  |  | RESUMO DA GRANULOMETRIA
CÁPSULA ESOLO ÚMIDO (g) |  | 96.325 | AMOSTRA TOTAL ÚMIDA (g) |  | 1400 | PEDREGULHO:ACIMA DE 2,0 mm(%) | 2.578084
CÁPSULA E SOLO SECO (g) |  | 94.867 | PEDREGULHO (g) |  | 35.47 | AREIA GROSSA: 2,0 -0,42 mm (%) | 24.09393
CÁPSULA Nº | 101 | 14.02 | PASSANDO NA Nº 10 ÚMIDA (g) |  | 1364.53 | AREIA FINA: 0,42-0,05 mm (%) | 17.5434
PESO DA UMIDADE (g) |  | 1.458 | PESO DA UMIDADE (g) |  | 24.1721 | ARGILA : AB. DE 0,001 mm (%) | 55.78459
PESO DO SOLO SECO (g) |  | 80.847 | PASSANDO NA Nº 10 SECA (g) |  | 1340.358 | TOTAL (%) | 100
UMIDADE HIGROSCÓPICA (%) |  | 1.803406 | AMOSTRA TOTAL SECA (g) |  | 1375.828
FATOR DE CORREÇÃO 100/100+H |  | 0.9822854
PENEIRAMENTO DA AMOSTRA TOTAL
PENEIRA | PESO (g) | PENEIRA (mm) | MATERIAL RETIDO |  | % QUE PASSA DA AMOSTRA TOTAL
|  |  | % DA AMOSTRA TOTAL | % ACUMULADA
2'' | 0 | 50.8 | 0 | 0 | 100
1 1/2" | 0 | 38.1 | 0 | 0 | 100
1" | 0 | 25.4 | 0 | 0 | 100
3/4" | 0 | 19.1 | 0 | 0 | 100
3/8" | 0 | 9.5 | 0 | 0 | 100
Nº 4 | 5.32 | 4.8 | 0.3866763 | 0.3866763 | 99.61332
Nº10 | 30.15 | 2 | 2.191408 | 2.578084 | 97.42192
N,16 | 65.94 | 1.2 | 4.792751 | 7.370835 | 92.62917
N,30 | 79.2 | 0.6 | 5.756534 | 13.12737 | 86.87263
N,40 | 186.351 | 0.42 | 13.54464 | 26.67201 | 73.32799
N,50 | 98.654 | 0.3 | 7.170519 | 33.84253 | 66.15747
N,100 | 88.457 | 0.15 | 6.429365 | 40.2719 | 59.7281
N,200 | 54.256 | 0.074 | 3.943516 | 44.21541 | 55.78459

## LIMITES
ENSAIOS FÍSICOS
CIDADE: | PALMAS DE MONTE ALTO - BAHIA |  |  |  |  | DATA:
TRECHO | [5 empty] | FURO: | ST 23
LIMITE DE LIQUIDEZ
CÁPSULA Nº: | CÁPSULA E SOLO ÚMIDO (g) | CÁPSULA E SOLO SECO (g) | CÁPSULA (g) | ÁGUA (g) | SOLO SECO (g) | Nº GOLPES | % DE ÁGUA
703 | 16.64 | 14.59 | 7.36 | 2.05 | 7.23 | 46 | 28.35408
3 | 14.708 | 13.156 | 7.86 | 1.552 | 5.296 | 35 | 29.30514
861 | 13.001 | 11.732 | 7.85 | 1.269 | 3.882 | 25 | 32.68934
770 | 15.994 | 14.051 | 8.38 | 1.943 | 5.671 | 19 | 34.26203
873 | 13.151 | 11.576 | 7.3 | 1.575 | 4.276 | 12 | 36.83349
LIMITE DE PLASTICIDADE
CÁPSULA Nº | CÁPSULA E SOLO ÚMIDO (g) | CÁPSULA E SOLO SECO (g) | CÁPSULA (g) | ÁGUA (g) | SOLO SECO (g) | % DE ÁGUA | LIMITE DE PLASTICIDADE
881 | 9.059 | 8.662 | 6.89 | 0.397 | 1.772 | 22.40406
974 | 10.458 | 10.052 | 8.3 | 0.406 | 1.752 | 23.17352
975 | 10.11 | 9.734 | 8.1 | 0.376 | 1.634 | 23.01102 | 22.87157
912 | 9.876 | 9.424 | 7.45 | 0.452 | 1.974 | 22.89767
[5 empty] | LIMITE DE LIQUIDEZ: |  | 32.20639
[5 empty] | LIMITE DE PLASTICIDADE: |  | 22.87157
[5 empty] | ÍNDICE DE PLASTICIDADE: |  | 9.334828