## GRAN
ANÁLISE GRANULOMÉTRICA POR PENEIRAMENTO
CIDADE | PALMAS DE MONTE ALTO - BAHIA |  |  |  |  | DATA:
TRECHO | [5 empty] | FURO: | ST 06
ANÁLISE GRANULOMÉTRICA
UMIDADE HIGROSCÓPICA |  |  | AMOSTRA TOTAL |  |  | RESUMO DA GRANULOMETRIA
CÁPSULA ESOLO ÚMIDO (g) |  | 73.674 | AMOSTRA TOTAL ÚMIDA (g) |  | 900 | PEDREGULHO:ACIMA DE 2,0 mm(%) | 1.116406
CÁPSULA E SOLO SECO (g) |  | 70.53 | PEDREGULHO (g) |  | 9.52 | AREIA GROSSA: 2,0 -0,42 mm (%) | 20.69456
CÁPSULA Nº | 1 | 14.439 | PASSANDO NA Nº 10 ÚMIDA (g) |  | 890.48 | AREIA FINA: 0,42-0,05 mm (%) | 24.73919
PESO DA UMIDADE (g) |  | 3.144 | PESO DA UMIDADE (g) |  | 47.26377 | ARGILA : AB. DE 0,001 mm (%) | 53.44985
PESO DO SOLO SECO (g) |  | 56.091 | PASSANDO NA Nº 10 SECA (g) |  | 843.2162 | TOTAL (%) | 100
UMIDADE HIGROSCÓPICA (%) |  | 5.605177 | AMOSTRA TOTAL SECA (g) |  | 852.7362
FATOR DE CORREÇÃO 100/100+H |  | 0.9469233
PENEIRAMENTO DA AMOSTRA TOTAL
PENEIRA | PESO (g) | PENEIRA (mm) | MATERIAL RETIDO |  | % QUE PASSA DA AMOSTRA TOTAL
|  |  | % DA AMOSTRA TOTAL | % ACUMULADA
2'' | 0 | 50.8 | 0 | 0 | 100
1 1/2" | 0 | 38.1 | 0 | 0 | 100
1" | 0 | 25.4 | 0 | 0 | 100
3/4" | 0 | 19.1 | 0 | 0 | 100
3/8" | 0 | 9.5 | 0 | 0 | 100
Nº 4 | 0 | 4.8 | 0 | 0 | 100
Nº10 | 9.52 | 2 | 1.116406 | 1.116406 | 98.88359
N,16 | 21.04 | 1.2 | 2.467351 | 3.583758 | 96.41624
N,30 | 40.19 | 0.6 | 4.713063 | 8.296821 | 91.70318
N,40 | 115.24 | 0.42 | 13.51414 | 21.81096 | 78.18904
N,50 | 119.63 | 0.3 | 14.02896 | 35.83992 | 64.16008
N,100 | 61.04 | 0.15 | 7.158134 | 42.99806 | 57.00194
N,200 | 30.29 | 0.074 | 3.552095 | 46.55015 | 53.44985

## LIMITES
ENSAIOS FÍSICOS
CIDADE | PALMAS DE MONTE ALTO - BAHIA |  |  |  |  | DATA:
TRECHO | [5 empty] | FURO: | ST 06
LIMITE DE LIQUIDEZ
CÁPSULA Nº: | CÁPSULA E SOLO ÚMIDO (g) | CÁPSULA E SOLO SECO (g) | CÁPSULA (g) | ÁGUA (g) | SOLO SECO (g) | Nº GOLPES | % DE ÁGUA
880 | 15.124 | 13.286 | 7.65 | 1.838 | 5.636 | 45 | 32.61178
802 | 19.596 | 16.626 | 8 | 2.97 | 8.626 | 37 | 34.43079
860 | 12.656 | 11.334 | 7.71 | 1.322 | 3.624 | 30 | 36.47903
870 | 14.199 | 12.264 | 7.15 | 1.935 | 5.114 | 21 | 37.83731
953 | 13.894 | 12.179 | 7.87 | 1.715 | 4.309 | 15 | 39.80042
LIMITE DE PLASTICIDADE
CÁPSULA Nº | CÁPSULA E SOLO ÚMIDO (g) | CÁPSULA E SOLO SECO (g) | CÁPSULA (g) | ÁGUA (g) | SOLO SECO (g) | % DE ÁGUA | LIMITE DE PLASTICIDADE
124 | 12.962 | 12.441 | 10.15 | 0.521 | 2.291 | 22.74116
144 | 12.51 | 11.65 | 7.8 | 0.86 | 3.85 | 22.33766
7 | 9.947 | 9.791 | 9.02 | 0.156 | 0.771 | 20.23346 | 22.24051
111 | 11.088 | 10.6 | 8.41 | 0.488 | 2.19 | 22.28311
91 | 11.068 | 10.568 | 8.45 | 0.5 | 2.118 | 23.60718
[5 empty] | LIMITE DE LIQUIDEZ: |  | 36.8314
[5 empty] | LIMITE DE PLASTICIDADE: |  | 22.24051
[5 empty] | ÍNDICE DE PLASTICIDADE: |  | 14.59089