## GRAN
ANÁLISE GRANULOMÉTRICA POR PENEIRAMENTO
CIDADE: | PALMAS DE MONTE ALTO |  |  |  |  | DATA:
TRECHO | [5 empty] | AMOSTRA: | 54
ANÁLISE GRANULOMÉTRICA
UMIDADE HIGROSCÓPICA |  |  | AMOSTRA TOTAL |  |  | RESUMO DA GRANULOMETRIA
CÁPSULA ESOLO ÚMIDO (g) |  | 72.013 | AMOSTRA TOTAL ÚMIDA (g) |  | 1400 | PEDREGULHO:ACIMA DE 2,0 mm %) | 4.380196
CÁPSULA E SOLO SECO (g) |  | 70.635 | PEDREGULHO (g) |  | 59.905 | AREIA GROSSA: 2,0 -0,42 mm (%) | 31.91208
CÁPSULA Nº | 53 | 14.96 | PASSANDO NA Nº 10 ÚMIDA (g) |  | 1340.095 | AREIA FINA: 0,42-0,05 mm (%) | 34.88459
PESO DA UMIDADE (g) |  | 1.378 | PESO DA UMIDADE (g) |  | 32.36729 | ARGILA: AB. DE 0,001 mm (%) | 28.82314
PESO DO SOLO SECO (g) |  | 55.675 | PASSANDO NA Nº 10 SECA (g) |  | 1307.728 | TOTAL (%) | 100
UMIDADE HIGROSCÓPICA (%) |  | 2.475079 | AMOSTRA TOTAL SECA (g) |  | 1367.633
FATOR DE CORREÇÃO 100/100+H |  | 0.975847
PENEIRAMENTO DA AMOSTRA TOTAL
PENEIRA | PESO (g) | PENEIRA (mm) | MATERIAL RETIDO |  | % QUE PASSA DA AMOSTRA TOTAL
|  |  | % DA AMOSTRA TOTAL | % ACUMULADA
2'' | 0 | 50.8 | 0 | 0 | 100
1 1/2" | 0 | 38.1 | 0 | 0 | 100
1" | 0 | 25.4 | 0 | 0 | 100
3/4" | 0 | 19.1 | 0 | 0 | 100
3/8" | 5.69 | 9.5 | 0.4160474 | 0.4160474 | 99.58395
Nº 4 | 18.951 | 4.8 | 1.385679 | 1.801726 | 98.19827
Nº10 | 35.264 | 2 | 2.57847 | 4.380196 | 95.6198
N,16 | 89.52 | 1.2 | 6.545617 | 10.92581 | 89.07419
N,30 | 124.56 | 0.6 | 9.107708 | 20.03352 | 79.96648
N,40 | 222.36 | 0.42 | 16.25875 | 36.29227 | 63.70773
N,50 | 254.32 | 0.3 | 18.59564 | 54.88791 | 45.11209
N,100 | 123.65 | 0.15 | 9.04117 | 63.92908 | 36.07092
N,200 | 99.123 | 0.074 | 7.247779 | 71.17686 | 28.82314

## LIMITES
ENSAIOS FÍSICOS
CIDADE: | PALMAS DE MONTE ALTO |  |  |  |  | DATA:
TRECHO | [5 empty] | AMOSTRA: | 54
LIMITE DE LIQUIDEZ
CÁPSULA Nº: | CÁPSULA E SOLO ÚMIDO (g) | CÁPSULA E SOLO SECO (g) | CÁPSULA (g) | ÁGUA (g) | SOLO SECO (g) | Nº GOLPES | % DE ÁGUA
701 | 16.011 | 14.683 | 7.74 | 1.328 | 6.943 | 43 | 19.12718
759 | 15.203 | 13.965 | 8.07 | 1.238 | 5.895 | 36 | 21.00085
856 | 11.527 | 10.714 | 7.31 | 0.813 | 3.404 | 31 | 23.88367
961 | 11.322 | 10.595 | 7.75 | 0.727 | 2.845 | 24 | 25.5536
940 | 12.741 | 11.829 | 8.51 | 0.912 | 3.319 | 16 | 27.47816
LIMITE DE PLASTICIDADE
CÁPSULA Nº | CÁPSULA E SOLO ÚMIDO (g) | CÁPSULA E SOLO SECO (g) | CÁPSULA (g) | ÁGUA (g) | SOLO SECO (g) | % DE ÁGUA | LIMITE DE PLASTICIDADE
869 | 8.835 | 8.541 | 6.84 | 0.294 | 1.701 | 17.28395
962 | 9.873 | 9.523 | 7.66 | 0.35 | 1.863 | 18.7869
758 | 10.256 | 9.857 | 7.75 | 0.399 | 2.107 | 18.93688 | 18.24869
811 | 12.368 | 12.007 | 10 | 0.361 | 2.007 | 17.98705
[5 empty] | LIMITE DE LIQUIDEZ: |  | 24.47846
[5 empty] | LIMITE DE PLASTICIDADE: |  | 18.24869
[5 empty] | ÍNDICE DE PLASTICIDADE: |  | 6.229771