## GRAN
ANÁLISE GRANULOMÉTRICA POR PENEIRAMENTO
CIDADE: | PALMAS DE MONTE ALTO |  |  |  |  | DATA:
TRECHO | [5 empty] | FURO: | ST 90
ANÁLISE GRANULOMÉTRICA
UMIDADE HIGROSCÓPICA |  |  | AMOSTRA TOTAL |  |  | RESUMO DA GRANULOMETRIA
CÁPSULA ESOLO ÚMIDO (g) |  | 75.214 | AMOSTRA TOTAL ÚMIDA (g) |  | 1200 | PEDREGULHO:ACIMA DE 2,0 mm(%) | 30.82451
CÁPSULA E SOLO SECO (g) |  | 73.539 | PEDREGULHO (g) |  | 362.53 | AREIA GROSSA: 2,0 -0,42 mm (%) | 18.48383
CÁPSULA Nº | 88 | 16.498 | PASSANDO NA Nº 10 ÚMIDA (g) |  | 837.47 | AREIA FINA: 0,42-0,05 mm (%) | 16.09289
PESO DA UMIDADE (g) |  | 1.675 | PESO DA UMIDADE (g) |  | 23.89063 | ARGILA : AB. DE 0,001 mm (%) | 34.59877
PESO DO SOLO SECO (g) |  | 57.041 | PASSANDO NA Nº 10 SECA (g) |  | 813.5794 | TOTAL (%) | 100
UMIDADE HIGROSCÓPICA (%) |  | 2.936484 | AMOSTRA TOTAL SECA (g) |  | 1176.109
FATOR DE CORREÇÃO 100/100+H |  | 0.9714729
PENEIRAMENTO DA AMOSTRA TOTAL
PENEIRA | PESO (g) | PENEIRA (mm) | MATERIAL RETIDO |  | % QUE PASSA DA AMOSTRA TOTAL
|  |  | % DA AMOSTRA TOTAL | % ACUMULADA
2'' | 0 | 50.8 | 0 | 0 | 100
1 1/2" | 0 | 38.1 | 0 | 0 | 100
1" | 0 | 25.4 | 0 | 0 | 100
3/4" | 39.89 | 19.1 | 3.391691 | 3.391691 | 96.60831
3/8" | 95.81 | 9.5 | 8.146351 | 11.53804 | 88.46196
Nº 4 | 104.19 | 4.8 | 8.85887 | 20.39691 | 79.60309
Nº10 | 122.64 | 2 | 10.4276 | 30.82451 | 69.17549
N,16 | 96.52 | 1.2 | 8.20672 | 39.03123 | 60.96877
N,30 | 30.52 | 0.6 | 2.594997 | 41.62623 | 58.37377
N,40 | 90.35 | 0.42 | 7.682109 | 49.30834 | 50.69166
N,50 | 88.94 | 0.3 | 7.562222 | 56.87056 | 43.12944
N,100 | 79.38 | 0.15 | 6.749372 | 63.61993 | 36.38007
N,200 | 20.95 | 0.074 | 1.781297 | 65.40123 | 34.59877

## LIMITES
ENSAIOS FÍSICOS
CIDADE: | PALMAS DE MONTE ALTO |  |  |  |  | DATA:
TRECHO | [5 empty] | FURO: | ST 90
LIMITE DE LIQUIDEZ
CÁPSULA Nº: | CÁPSULA E SOLO ÚMIDO (g) | CÁPSULA E SOLO SECO (g) | CÁPSULA (g) | ÁGUA (g) | SOLO SECO (g) | Nº GOLPES | % DE ÁGUA
95 | 17.865 | 15.24 | 7.5 | 2.625 | 7.74 | 45 | 33.91473
52 | 18.268 | 15.536 | 7.89 | 2.732 | 7.646 | 37 | 35.7311
137 | 16.538 | 14.152 | 7.72 | 2.386 | 6.432 | 30 | 37.09577
81 | 19.689 | 16.274 | 7.7 | 3.415 | 8.574 | 23 | 39.82972
31 | 20.265 | 16.486 | 7.5 | 3.779 | 8.986 | 11 | 42.05431
LIMITE DE PLASTICIDADE
CÁPSULA Nº | CÁPSULA E SOLO ÚMIDO (g) | CÁPSULA E SOLO SECO (g) | CÁPSULA (g) | ÁGUA (g) | SOLO SECO (g) | % DE ÁGUA | LIMITE DE PLASTICIDADE
62 | 11.07 | 10.43 | 7.92 | 0.64 | 2.51 | 25.49801
18 | 10.802 | 10.41 | 8.66 | 0.392 | 1.75 | 22.4
34 | 10.986 | 10.36 | 7.85 | 0.626 | 2.51 | 24.94024 | 24.3081
35 | 13.035 | 12.48 | 10.22 | 0.555 | 2.26 | 24.55752
22 | 8.587 | 8.22 | 6.7 | 0.367 | 1.52 | 24.14474
[5 empty] | LIMITE DE LIQUIDEZ: |  | 38.01949
[5 empty] | LIMITE DE PLASTICIDADE: |  | 24.3081
[5 empty] | ÍNDICE DE PLASTICIDADE: |  | 13.71139